## Daten
Diese Datei ist zum freien und uneingeschränkten Gebrauch auch innerhalb kommerzieller Unternehmungen bestimmt.
Vervielfältigung und Weitergabe an Dritte sind daher ausdrücklich erlaubt!
Die UTEK GmbH haftet jedoch nicht für Schäden gleich welcher Art, die aus dem Gebrauch dieser Datei entstehen!
Es besteht kein Anspruch auf Auskunft oder Unterstützung! Korrektur, Ergänzung und Weiterentwicklung vorbehalten!
Anregungen und Kritik sind willkommen!
Ingenieurbüro UTEK GmbH
Huckarder Str. 8
44147 Dortmund
Tel.: 0231 / 914443-0
Fax.: 0231-914443-1
www.utek.de
info@utek.de
Geben Sie Ihre Daten in die grünen Felder ein!
Zwischenrechnungen und Ergebnisse stehen in den roten Feldern.
Eingabe-Daten
Werkstück | Rohrleitung
Werkstoff | 1.4435
Zusammensetzung gemäß | 3.1.B-Zeugnis | Stahlschlüssel
| Ist % | Min. % | Max. %
Ni | 12.6 | 12.5 | 15
C | 0.02 | 0 | 0.03
Mn | 1.75 | 0 | 2
Cr | 17.3 | 17 | 19
Mo | 2.54 | 2.5 | 3
Si | 0.3 | 0 | 1
Nb | 0 | 0 | 0
Ergebnisse
| Ist | Min | Max
Ni-Äquivalent | 14.075 | 12.5 | 16.9
Cr-Äquivalent | 20.29 | 19.5 | 23.5
Prüfung
Das Ni-Äquivalent liegt innerhalb des zulässigen Bereichs.
Das Cr-Äquivalent liegt innerhalb des zulässigen Bereichs.
Cr-Äquivalent = (%Cr) + (%Mo) + (1,5 x %Si) + (0,5 x %Nb)
Ni-Äquivalent = (%Ni) + (30 x %C) + (0,5 x %Mn)
Quelle: Metal Progress 1949

## Code
| Cr-Äqui. | Ni-Äqui.
0%F | 7.5 | 0
| 35 | 30
5%F | 15 | 7.4
| 37.2 | 30
10%F | 15.6 | 6.8
| 41.8 | 30
20%F | 16.6 | 6
| 49.4 | 30
40%F | 17.6 | 5.3
| 52 | 27.4
80%F | 18.6 | 4.4
| 52 | 20.8
100%F | 12.4 | 0
| 52 | 13
A | 0 | 25.5
| 26.1 | 4.6
A+M | 0 | 19.4
| 20.6 | 2.8
M | 0 | 7.5
| 2.5 | 0
Zulässiger Bereich laut Stahlschlüssel
| 19.5 | 12.5
| 19.5 | 16.9
| 23.5 | 16.9
| 23.5 | 12.5
| 19.5 | 12.5
Rohrleitung aus 1.4435; Zusammensetzung gemäß 3.1.B-Zeugnis